## Título
Tabla: Análisis de composición elemental mediante Fluorescencia de Rayos X de los planos laterales de las arracadas de Recouso.
Anexo, archivo complementario del artículo: García-Vuelta, Ó. y Armada, X.-L. (2022). “Aportaciones a la caracterización tecnológica de la orfebrería de los castros del noroeste ibérico: las arracadas penanulares de tipo Recouso”. Archivo Español de Arqueología, 95, e15. DOI: https://doi.org/10.3989/aespa.095.022.15
Para acceder al contenido pulse en las pestañas inferiores de la tabla excel.

## Datos analíticos
Número de inventario | Cu (%) | Ag (%) | Au (%) | Decoración planos laterales
D-523 (AR-01) | 1.2 | 27.2 | 71.6 | Filigrana
D-524 (AR-02) | 1.8 | 38.4 | 59.8 | Filigrana
D-525 (AR-03) | 1.7 | 35.3 | 63 | Filigrana
D-526 (AR-04) | 1.5 | 33.3 | 65.2 | Filigrana
D-528 (AR-06) | 1.3 | 26.5 | 72.2 | Filigrana
D-529 (AR-07) | 1.9 | 38.4 | 59.7 | Filigrana
D-531 (AR-09) | 1.5 | 38.6 | 59.9 | Filigrana
D-535 (AR-13) | 1.7 | 35 | 63.3 | Filigrana
D-527 (AR-05) | 1.4 | 26.3 | 72.3 | Gránulos
D-530 (AR-08) | 1.7 | 34.7 | 63.6 | Gránulos
D-532 (AR-10) | 1.8 | 31 | 67.2 | Gránulos
D-533 (AR-11) | 1.7 | 29.4 | 68.9 | Gránulos
D-534 (AR-12) | 1.9 | 34 | 64.1 | Gránulos
D-536 (AR-14) | 2.5 | 25.7 | 71.8 | Gránulos
D-537 (AR-15) | 2.3 | 42.7 | 55 | Líneas incisas

## Información adicional
Los análisis fueron realizados mediante un espectrómetro de FRX portátil Innov-X Delta Premium equipado con tubo de Rayos X con ánodo de rodio (4W, 40 kV, 100 μA). El equipo está calibrado para el análisis de aleaciones metálicas con la técnica de parámetros fundamentales y ajustado con patrones certificados. Los análisis se realizaron con el equipo montado en un soporte con tiempos de adquisición de 30 segundos. Los resultados se procesaron con el software de InnovX Systems y se presentan en % en peso, normalizados a 100 %.
Estos resultados se han publicado previamente en los siguientes trabajos:
- Armada, X.-L. y García-Vuelta, O. (2018). “Iron Age gold in northwestern Iberia: technology, chronology and social meaning”. En: Schwab, R., Milcent, P.-Y., Armbruster, B. y Pernicka, E., eds., Early Iron Age Gold in Celtic Europe: Society, Technology and Archaeometry. Rahden/Westf.: Verlag Marie Leidorf, pp. 321-338.
- Armada, X.-L., García-Vuelta, O., Kaal, J., Martín-Seijo, M. y Porto, Y. (2017). “Characterization of cores and organic remains in Iron Age gold objects: The Recouso Treasure”. Materials and Manufacturing Processes, 32(7-8), pp. 740-748.