## Título
Rodríguez-Ariza, M. O., Montero Ruiz, I., Rueda Galán, C., Muriel López, P.y Montes Moya, E. (2024). “Estudio de un conjunto de anillos votivos del santuario periurbano de Tútugi(Cerro del Castillo, Galera, Granada)”. Archivo Español de Arqueología, 97, 716. DOI: https://doi.org/10.3989/aespa.097.024.716
Material Suplementario
Anexo-Tabla 1. Catálogo de los anillos recu-perados en el Cerro del Castillo. Composición mediante pXRF y su clasificación en los grupos de metal de Pollard (2018). Valores expresados en % en peso (ND= no cuantificado por estar por debajo del límite de detección).
Anexo-Tabla 2. Colección de anillos del Museo de Galera procedentes del Cerro del Real. Varia-bles cuantitativas y cualitativas. Composición mediante pXRF y su clasificación en los grupos de metal de Pollard (2018). Valores expresados en % en peso (ND= no cuantificado por estar por debajo del límite de detección).
Anexo-Tabla 3. Otros metales recuperados en el Cerro del Castillo. Composición mediante pXRF. Valores expresados en % en peso (ND= no cuantificado por estar por debajo del límite de detección).
Para acceder a las tablas selecciones la pestaña inferior de esta tabla excel.

## Tablas 1 y 2
Composición pXRF
Nº Registro | Nº Análisis | Objeto | Material | Sección | Forma/Observaciones | Grupo tamaño | Ø exterior (mm) | Ø interior (mm) | Grosor (mm) | Anchura (mm) | Peso (gr.) | Huellas de uso | Grupo metal | Fe | Ni | Cu | Zn | As | Ag | Sn | Sb | Au | Pb | Bi
GCC-P03 | PA27982L | Arandela | Bronce | Oval | Grosor irregular. Isótopos de plomo | 1 | 10 | 8 | 1,5 | 1 | 0.24 | Dudoso | 1 | 0.67 | ND | 89.1 | ND | ND | ND | 9.6 | ND | ND | 0.66 | ND
GCC-P04 | PA27983P | Arandela | Bronce | Plana | El exterior conserva alguna faceta. Un poco lijado. | 4 | 20 | 19 | 1 | 3 | 1.05 | Si | 1 | 0.11 | ND | 89.7 | ND | ND | ND | 6.23 | ND | ND | 3.95 | ND
GCC-P05 | PA27984L | Anillo | Bronce | Plana | Grosor y anchura irregular | 4 | 19 | 18 | 0,5-1 | 3-4 | 1.21 | Dudoso | 1 | 0.16 | ND | 78.4 | ND | ND | ND | 15.3 | ND | ND | 6.14 | ND
GCC-P06 | PA27985P | Anillo | Bronce | Plana | Chatón elíptico con palmetas a los lados. Anchura irregular. Deformado. Decoración incisa de zig-zag en el aro y las palmetas, muy gastados | D | - | - | 1 | 3-4 | 1.1 | Si | 6 | 0.33 | ND | 82.7 | ND | 0.74 | ND | 15 | 0.29 | ND | 0.93 | ND
GCC-P07 | PA27986L | Anillo | Bronce | Plana | Grosor y anchura irregular. Facetado exterior. | 3 | 18 | 16 | 1 | 2,5-3,5 | 1.21 | Dudoso | 1 | 0.22 | ND | 81.3 | ND | ND | ND | 16.6 | ND | ND | 1.89 | ND
GCC-P08 | PA27987P | Anillo | Bronce | Plana |  | 2 | 17 | 15 | 1 | 2,5 | 1.03 | Dudoso | 1 | ND | ND | 86.6 | ND | ND | ND | 12 | ND | ND | 1.39 | ND
GCC-P09 | PA27988L | Anillo | Bronce | Plana | Grosor y anchura irregular. Pequeña montura | 1 | 15 | 13 | 1-1,5 | 3-3,5 | 1 | Si | 1 | 0.43 | ND | 79.9 | ND | ND | ND | 17.2 | ND | ND | 2.48 | ND
GCC-P11 | PA27989L | Anillo | Bronce | Plana | Grosor y anchura irregular. Con los bordes un poco llimados hacia el interior. Dos pequeñas monturas enfrentadas | 3 | 19 | 17 | 1 | 3-4 | 1.64 | No | 6 | ND | ND | 86.5 | ND | 0.96 | ND | 8.49 | 1.18 | ND | 2.84 | ND
GCC-P12 | PA27990 | Anillo | Bronce | Plana | Grosor irregular. Interior y exterior facetado | 3 | 18 | 16 | 1 | 3 | 1.23 | Dudoso | 1 | ND | ND | 83.8 | ND | ND | ND | 11.2 | ND | ND | 5.04 | ND
GCC-P13 | PA27991P | Anillo | Bronce | Plana | Grosor y anchura irregular Isótopos de plomo | 3 | 18 | 16 | 0,5-1 | 2-4 | 1.13 | Si | 6 | 0.17 | ND | 87.1 | ND | 0.96 | ND | 9.6 | 1.39 | ND | 0.81 | ND
GCC-P14 | PA27992L | Anillo | Bronce | Plana | Grosor y anchura irregular. Bordes redondeados. Pequeña montura | 2 | 17 | 15 | 1-1,5 | 2-3 | 1.08 | Si | 3 | 0.14 | ND | 84 | ND | ND | ND | 8.06 | 0.51 | ND | 7.26 | ND
GCC-P19 | PA27993L | Anillo | Bronce | Plana | Bordes muy angulares Isótopos de plomo | 4 | 20 | 18 | 1 | 3,5 | 1.79 | No | 2 | 0.09 | ND | 87 | ND | 0.26 | ND | 12.5 | ND | ND | 0.08 | ND
GCC-P29 | PA27995L | Arandela | Bronce | Circular | Sección cilindrica un poco achatada | 1 | 16 | 13 | 1-2 | 1,5 | 0.73 | Dudoso | 1 | 0.4 | ND | 85.8 | ND | ND | ND | 13.6 | ND | ND | 0.17 | ND
GCC-P30 | PA27996P | Anillo | Cobre? | Planoconvexa | Sección muy pulida por el uso. | 3 | 19 | 17 | 1 | 2,5 | 0.83 | Si | 6 | 0.14 | ND | 97.8 | ND | 0.66 | ND | 0.01 | 1.17 | ND | 0.18 | ND
GCC-P34 | PA27997P | Anillo | Bronce | Planoconvexa | Anchura muy regular, pulido por el posible uso. | 4 | 20 | 18 | 1 | 3 | 1.18 | Si | 2 | 0.15 | ND | 82 | ND | 0.17 | ND | 15.7 | ND | ND | 1.95 | ND
GCC-P37-1 | PA27999P | Anillo | Bronce | Plana | Finas líneas paralelas a lo largo del perimetro. Corte un poco limado | 4 | 20 | 18 | 0,8 | 3,5-4 | 1.18 | Dudoso | 1 | 0.27 | ND | 87.2 | ND | 0.07 | ND | 12.4 | ND | ND | 0.15 | ND
GCC-P37-2 | PA28000P | Anillo | Bronce | Plana | Anchura irregular, bordes limados. Exterior facetado. | 2 | 17.5 | 15 | 1 | 3 | 1.48 | Dudoso | 2 | 0.09 | ND | 83.7 | ND | 0.2 | ND | 15 | ND | ND | 1.02 | ND
GCC-P38 | PA28001P | Anillo | Bronce | Planoconvexa | Anchura un poco irregular. | 3 | 18.5 | 17 | 1 | 2,5-3 | 0.8 | Si | 1 | ND | ND | 81.5 | ND | ND | ND | 15.6 | ND | ND | 2.91 | ND
GCC-P39 | PA28002L | Anillo | Bronce | Plana | Anchura variable. Muy pulido por el uso. | 3 | 18 | 17 | 0,5 | 3,5-4 | 0.75 | Si | 1 | 0.12 | ND | 84.2 | ND | ND | ND | 12.2 | ND | ND | 3.42 | ND
GCC-P40 | PA28003P | Anillo | Bronce | Plana | Grosor irregular. Restos de facetas, pulido por el uso | 2 | 17 | 15.5 | 1 | 2,5 | 0.69 | Si | 6 | ND | ND | 87.7 | ND | 0.51 | ND | 9.52 | 0.83 | ND | 1.48 | ND
GCC-P41 | PA28004P | Anillo | Bronce | Plana | Finas líneas paralelas a lo largo del perimetro. | 3 | 18 | 16 | 1 | 2,5 | 1.2 | Si | 2 | ND | ND | 78.4 | ND | 0.1 | ND | 21.4 | ND | ND | 0.13 | ND
GCC-P42 | PA28005L | Anillo | Bronce | Plana | Anchura variable | 3 | 17 | 16.5 | 0.8 | 2-2,5 | 0.52 | Si | 6 | 0.29 | ND | 91.4 | ND | 0.68 | ND | 5.66 | 1.05 | ND | 0.92 | ND
GCC-P45 | PA28006P | Anillo | Bronce | Apuntada | Anchura y corte irregular. | 3 | 19 | 17.5 | 0,8 | 2-3 | 0.74 | Si | 6 | 0.1 | ND | 84.9 | ND | 1.1 | ND | 10.56 | 1.28 | ND | 2.06 | ND
GCC-P46 | PA28007P | Anillo | Bronce | Plana | Sección plana, limado hacia el interior. Grosor irregular | 2 | 17.5 | 15 | 1-1,5 | 2,5 | 1.1 | Si | 1 | ND | ND | 84.7 | ND | ND | ND | 8.21 | ND | ND | 7.13 | ND
GCC-P48 | PA28008L | Anillo | Bronce | Plana inclinada | Sección inclinada, bordes irregulares algo redondeados. Facetas interiores y exteriores. | 2 | 18 | 15.5 | 1-1,5 | 4 | 1.88 | Dudoso | 1 | ND | ND | 84.3 | ND | ND | ND | 10.1 | ND | ND | 5.64 | ND
GCC-P49 | PA28009P | Anillo | Bronce | Plana | Grosor y anchura irregular. Facetas en el interior. Bordes limados hacia el interior. | 3 | 20 | 17 | 1-1,5 | 2,5-3 | 1.46 | Si | 6 | 0.11 | ND | 88.3 | ND | 0.31 | ND | 4.62 | 0.78 | ND | 5.85 | ND
GCC-P51 | PA28010L | Anillo | Bronce | Planoconvexa interior. | Grosor y anchura irregular. | 3 | 20 | 17.5 | 1-1,5 | 2-3 | 1.11 | Si | 3 | ND | ND | 73.4 | ND | ND | ND | 13.7 | 0.71 | ND | 12.1 | ND
GCC-P55 | PA28012L | Anillo | Bronce | Plana | Grosor irregular, con borde interior un poco lijado. Facetado interior y exterior. | 2 | 19 | 15 | 1,5-2 | 2,5 | 1.57 | Dudoso | 6 | ND | ND | 83.8 | ND | 0.62 | ND | 13.1 | 1.4 | ND | 1.12 | ND
GCC-P56 | PA28013L | Anillo | Bronce | Planoconvexa | La sección se consigue al lijar el exterior en diagonal desde arriba y abajo. | 3 | 20 | 17 | 1,5-2 | 3-4 | 2.29 | Si | 3 | 0.27 | ND | 87.8 | ND | ND | ND | 3.07 | 0.26 | ND | 8.23 | 0.32
GCC-P61 | PA28015P | Anillo | Bronce | Apuntada | Anchura irregular. | 3 | 19 | 17 | 1 | 2-2,5 | 0.75 | Si | 1 | ND | ND | 82.3 | ND | ND | ND | 17.6 | ND | ND | 0.07 | ND
GCC-P62 | PA28016P | Anillo | Bronce | Plana | Grosor y anchura irregular. Hay restos de facetas. | 2 | 17 | 15 | 0,5-1 | 2,5-3 | 0.74 | Si | 6 | 1.07 | ND | 86.6 | 0.24 | 0.91 | ND | 8.61 | 1.18 | ND | 1.2 | ND
GCC-P63 | PA28017P | Anillo | Bronce | Plana | Grosor y anchura irregular | 3 | 19 | 16.5 | 1-1,5 | 2-2,5 | 1.18 | Si | 6 | ND | ND | 89 | ND | 1.02 | ND | 8.04 | 1.41 | ND | 0.52 | ND
GCC-P64 | PA28018P | Anillo | Bronce | Plana | Grosor y corte irregular. Facetas muy marcadas en el interior. | 3 | 20 | 17 | 1-1,5 | 3 | 1.68 | Dudoso | 6 | ND | ND | 86.3 | ND | 0.69 | ND | 11.4 | 0.8 | ND | 0.81 | ND
GCC-P65 | PA28019P | Anillo | Bronce | Plana | Grosor y anchura irregular.Filos un poco redondeados. | 2 | 17 | 15 | 0,5-1 | 2-2,5 | 0.75 | Dudoso | 6 | 0.19 | ND | 84.4 | ND | 0.47 | ND | 12 | 0.62 | ND | 2.31 | ND
GCC-P66 | PA28020L | Anillo | Bronce | Plana inclinada | Anchura y corte irregular. Sección inclinada, con restos de facetas internas y externas. | 4 | 21 | 19 | 0,5 | 2-3 | 0.75 | Dudoso | 1 | ND | ND | 82.5 | ND | ND | ND | 17.4 | ND | ND | 0.11 | ND
GCC-P67 | PA28021P | Anillo | Bronce | Plana | Corte irregular. Grosor irregular. Facetas externas. Limados un poco los bordes internos. | 2 | 18 | 15.5 | 1-1,5 | 3 | 1.08 | Dudoso | 6 | 0.34 | ND | 71.3 | ND | 0.58 | ND | 13.6 | 0.54 | ND | 13.6 | ND
GCC-P68 | PA28022P | Anillo | Bronce | Plana | Grosor, anchura y corte irregular, con los bordes lijados hacia el interior. | 3 | 19 | 17 | 1 | 3-3,5 | 1.44 | Dudoso | 6 | 0.14 | ND | 85.9 | ND | 0.82 | ND | 10.7 | 1.26 | ND | 1.23 | ND
GCC-P71 | PA28023P | Anillo | Bronce | Apuntada | Grosor y anchura irregular. Deformado. No se obtienen diámetros. | D | - | - | 1 | 2-2,5 | 0.64 | Si | 6 | 0.19 | ND | 88.7 | ND | 0.58 | ND | 8.55 | 0.86 | ND | 1.15 | ND
GCC-P72 | PA28024L | Anillo | Bronce | Apuntada | Corte irregular | 3 | 18 | 17,7 | 1 | 2,5-3 | 0.65 | Si | 6 | ND | ND | 89.4 | ND | 0.33 | ND | 8.93 | 0.72 | ND | 0.67 | ND
GCC-P74 | PA28025P | Anillo | Bronce | Apuntada | Deformado. No se obtienen diámetros | D | - | - | 0,5-1 | 3 | 0.81 | Si | 6 | 0.1 | ND | 84.9 | ND | 1.29 | ND | 8.92 | 1.38 | ND | 3.46 | ND
GCC-P75 | PA28026L | Anillo | Bronce | Apuntada | Grosor y anchura un poco irregular. Restos de facetas transversales. | 3 | 18.5 | 17 | 0,8-1 | 3 | 0.85 | Si | 6 | ND | ND | 86.2 | ND | 0.61 | ND | 11.3 | 0.74 | ND | 1.12 | ND
GCC-P76 | PA28027L | Anillo | Bronce | Plana inclinada | Anchura y corte irregular. Muya facetado al interior | 3 | 19 | 17 | 1 | 2,5-3,5 | 1.04 | No | 6 | ND | ND | 90.3 | ND | 2.06 | ND | 6.26 | 0.47 | ND | 0.93 | ND
GCC-1008 | PA27978L | Anillo | Bronce | Plana inclinada | Sección trapezoidal por haber lijado los filos hacia adentro. Corte muy irregular. | 2 | 17.5 | 15.5 | 1 | 2,5-3 | 0.86 | Dudoso | 3 | 0.15 | ND | 83 | ND | ND | ND | 7.04 | 0.41 | ND | 9.39 | ND
GCC-1017 | PA27979L | Anillo | Bronce | Apuntada | Facetas interiores gastadas | 3 | 18.5 | 17 | 0,8-1 | 2,5-3 | 0.94 | Si | 6 | ND | 0.08 | 90.5 | ND | 0.85 | ND | 5.11 | 1.39 | ND | 2.03 | ND
GCC-3003 | PA27980L | Anillo | Bronce | Planoconvexa | La sección se consigue al lijar el exterior en diagonal desde arriba y abajo. | 4 | 20 | 18 | 1 | 2-2,5 | 0.94 | Si | 1 | 0.11 | ND | 83.9 | ND | 0.06 | ND | 15.8 | ND | ND | 0.07 | ND
GCC-4008 | PA27981L | Anillo | Bronce | Plana | Corte, grosor y anchura perfecto. Tubo original? | 1 | 15 | 13 | 1 | 3 | 1.22 | No | 12 | 0.44 | 0.06 | 97.8 | ND | 0.67 | 0.29 | 0.01 | 0.75 | ND | 0.04 | ND
Composición pXRF
Nº Registro | Nº Análisis | Objeto | Material | Sección | Forma/Observaciones | Grupo tamaño | Ø exterior (mm) | Ø interior (mm) | Grosor (mm) | Anchura (mm) | Peso (gr.) | Huellas de uso | Grupo metal | Fe | Ni | Cu | Zn | As | Ag | Sn | Sb | Au | Pb | Bi
M-395 | PA28478L | Anillo | Bronce | Plana | Fragmento. Grosor y anchura irregular | D | - | - | 2-2,5 | 3-3,5 | 0.78 | Si | 2 | ND | ND | 94.8 | ND | 1.55 | ND | 3.49 | ND | ND | 0.14 | ND
M-396-1 | PA28472L | Anillo | Bronce | Plana | Aparecido dentro del 396-2 | 2 | 17 | 15 | 1 | 3 | 0.93 | Dudoso | 1 | 0.23 | ND | 87 | ND | ND | ND | 11.3 | ND | ND | 1.43 | ND
M-396-2 | PA28473L | Anillo | Bronce | Plana | Aparecido con el 396-1. Presenta una anchura iregular por el corte | 3 | 19 | 17 | 1 | 3-4 | 1.12 | Dudoso | 6 | ND | ND | 84.5 | ND | 1.44 | ND | 12.1 | 1.19 | ND | 0.82 | ND
M-398 | PA28481 | Anillo | Bronce | Plana | Facetas interiores gastadas | 4 | 21 | 19 | 1 | 3 | 1.56 | Si | 1 | ND | ND | 86.3 | ND | ND | ND | 10.1 | ND | ND | 3.59 | ND
M-399 | PA28480 | Anillo | Cobre | Plana | Decoración de líneas incisas perpendiculares al aro . Deformado. | D | - | - | 1 | 2 | 0.74 | Si | 2 | 0.28 | ND | 98.8 | ND | 0.13 | ND | 0.62 | ND | ND | 0.15 | ND
M-400 | PA28476L | Anillo | Bronce | Plana | Anchura irregular por el corte del aro | 3 | 17 | 16 | 0,6 | 2 | 0.68 | Si | 6 | ND | ND | 85.4 | ND | 0.5 | ND | 12 | 1.02 | ND | 1.13 | ND
M-401 | PA28482 | Anillo | Bronce | Plana | Chatón con dos elipses. Aro con decoración incisa por el exterior, con una línea central horizontal, con muecas perpendiculares a ambos lados. | 4 | 16-18 | 18-21 | 1-1,4 | 3-5 | 1.1 | Si | 1 | ND | ND | 82.4 | ND | ND | ND | 12.6 | ND | ND | 5 | ND
M-402 | PA28461L | Anillo | Latón | Plana | Anchura irregular. Decoración incisa con dos líneas longitudinales. | 4 | 23 | 19 | 1,5 | 3-3,5 | 2.05 | Dudoso | 5 | 0.48 | 0.12 | 84.7 | 7.08 | ND | ND | 1.49 | ND | ND | 6.14 | ND
M-403 | PA28470 | Anillo | Latón | Plana | Chatón ovalado con borde alzado (8 x 10 mm) y muesca en el centro para engaste. El aro es de sección plana y anchura progresiva hacia el chatón. Deformado. | D | - | - | 1,5-2 | 1,5-8 | 1.66 | Si | 5 | ND | 0.17 | 82.2 | 17.5 | ND | ND | 0.01 | ND | ND | 0.18 | ND
M-404 | PA28465 | Anillo | Bronce | Plana | Anchura irregular por el corte. | 3 | 19 | 17 | 1 | 3-3,5 | 0.99 | No | 2 | 0.39 | ND | 88.3 | ND | 0.43 | ND | 9.45 | ND | ND | 1.42 | ND
M-405 | PA28463L | Anillo | Bronce | Plana | Posible facetado exterior | 3 | 19 | 16.5 | 1 | 3 | 1.41 | Dudoso | 2 | ND | ND | 88.3 | ND | 0.22 | ND | 10.2 | ND | ND | 1.24 | ND
M-406 | PA28477L | Anillo | Bronce | Plana | Con facetas al exterior y pequeñas rebabas del corte. | 3 | 19 | 17 | 1 | 3 | 1.13 | No | 2 | 0.46 | ND | 82 | ND | 0.98 | ND | 13.3 | ND | ND | 3.26 | ND
M-407 | PA28467L | Anillo | Bronce | Plana | Anchura irregular por el corte. Sección inclinada | 3 | 18 | 16 | 1 | 2,5 | 1.04 | Dudoso | 1 | 0.13 | ND | 88.3 | ND | ND | ND | 9.51 | ND | ND | 2.09 | ND
M-408 | PA28464L | Anillo | Bronce | Plana | Facetado al exterior. Sección un poco inclinada.Anchura un poco irregular por el corte. | 3 | 18 | 16 | 1 | 3 | 1.38 | Si | 2 | 0.3 | ND | 87.6 | ND | 1.26 | ND | 9.52 | ND | ND | 1.32 | ND
M-409 | PA28462L | Anillo | Bronce | Plana | Anchura y grosor homogéneos | 3 | 18 | 16.5 | 1-1,5 | 2,5-3 | 0.95 | Si | 1 | ND | ND | 85.3 | ND | ND | ND | 11 | ND | ND | 3.7 | ND
M-410 | PA28471L | Anillo | Bronce | Plana | Anchura irregular por corte. Posibles facetas externas. Rebabas del corte. | 2 | 18 | 15 | 1 | 2,5-3 | 0.96 | No | 6 | 0.19 | ND | 92.3 | ND | 0.44 | ND | 5.26 | 0.98 | ND | 0.85 | ND
M-411 | PA28474L | Anillo | Latón | Planoconvexa | Anchura y grosor homogéneos. | 3 | 18 | 17.5 | 0,7 | 1,5 | 0.47 | Si | 1 | 0.73 | ND | 87.4 | 10.2 | ND | ND | 1.19 | ND | ND | 0.49 | ND
M-412 | PA28475L | Anillo | Bronce | Plana | Anchura irregular | 2 | 17 | 15 | 1 | 3 | 1 | Dudoso | 1 | 0.16 | ND | 86.3 | ND | ND | ND | 7.63 | ND | ND | 5.96 | ND
M-413 | PA28468L | Anillo | Bronce | Plana | Filos redondeados por posible uso. | 3 | 15 | 17 | 1 | 3 | 1.14 | Si | 1 | 0.18 | ND | 88 | ND | ND | ND | 7.79 | ND | ND | 4.08 | ND
M-414 | PA28479L | Anillo | Bronce | Plana | Anchura irregular. | 2 | 17.5 | 15.5 | 1 | 3 | 0.85 | Dudoso | 1 | ND | ND | 81 | ND | ND | ND | 15.4 | ND | ND | 3.55 | ND
M-415 | PA28466L | Anillo | Bronce | Plana | Anchura y grosor homogéneos. | 2 | 16.5 | 14 | 1 | 2,5 | 1 | Si | 1 | ND | ND | 83.7 | ND | ND | ND | 4.83 | ND | ND | 11.4 | ND
M-416 | PA28469L | Anillo | Cobre | Plana | Chatón con agujero para insertar elemento decorativo. Ensanche progresivo hacia el chatón. Sección casi cilíndrica en su parte inferior y plana en el resto. Orificio 4 mm. Diá. Presenta rebabas del corte pero alisadas por el uso. | 1 | 17,5-19 | 12,5-15 | 1-3 | 3-7,5 | 3.07 | Si | 1 | 0.35 | ND | 99.5 | ND | ND | ND | 0.01 | ND | ND | 0.13 | ND

## Tabla 3
Nº Registro | Nº Análisis | Objeto | Material | Sección | Forma/Observaciones | Alto (cm) | Ancho (cm) | Grosor (mm) | Peso (gr) | Fe | Ni | Cu | Zn | As | Ag | Sn | Sb | Au | Pb | Bi
GCC-1009 | PA28029 | Grapa/ Alcayata | Hierro | cuadrangular y rectangular | Pieza incompleta | 1.5 | 5 | 7 | 10.62 | 99 | ND | 0.7 | ND | 0.09 | ND | ND | ND | ND | ND | ND
GCC-1018 | PA27977B | Lengüeta de collar | Oro | laminar | 3 piezas unidas: cilindro para engarce y lengüeta. Decoración en la parte frontal del Cilindro con bolitas en pares, y en la lengüeta dibujo de una flor de cinco pétalos, realizados con fino hilo de oro, rodeados de bolitas, muchas de ellas desplazadas de su sitio original. | 1.8 | 1.7 | 1 | 1.44 | ND | ND | 3.45 | ND | ND | 12.1 | ND | ND | 84.4 | ND | ND
GCC-P20 | PA27994L | Plaquita | Bronce | Rectangular | Rayado perpendicular en una de las caras. Cortes irregulares en los extremos. | 0.9 | 0.7 | 1,5 | 0.71 | 0.17 | ND | 80.4 | ND | ND | ND | 2.97 | ND | ND | 16.5 | ND
GCC-P36 | PA27998P | Botón | Peltre | Circular | Decoración vegetal (flor). Con vástago. | 11 diámetro |  | 1 | 0.99 | 0.49 | ND | 0.78 | ND | ND | ND | 69.2 | ND | ND | 29.5 | ND
GCC-P52 | PA28011L | Placa | Bronce | Rectangular | los filos longitudinales están trabajados en diagonal, los extremos están cortados irregularmente. | 1.9 | 0.9 | 1,2 | 1.48 | ND | ND | 86.7 | ND | ND | ND | 12.91 | ND | ND | 0.4 | ND
GCC-P58 | PA28014 | Fragmento mano - ¿asa caldero? | Bronce | rectangular dentada | Forma de mano. Bordes trabajados. Tiene orificio para remache en la rotura. | 3.5 | 1.8 | 2-3 | 6.53 | 4.33 | ND | 71.2 | ND | ND | ND | 8.08 | 0.45 | ND | 15.7 | ND
GCC-P70 | PA28030 | Gota | Plomo | alargada | Gota aplastada de plomo | 1.5 | 1.4 | 3 | 2.5 | 0.71 | ND | 0.17 | ND | ND | ND | 0.43 | 0.47 | ND | 98.2 | ND
GCC-P77 | PA28028 | Gotas | Plomo | oval | Dos gotas de plomo hallados en el mismo punto de detección. Se ha medido la grande | 1.5 | 1.1 | 7 | 5.66 | 0.36 | ND | 0.2 | ND | ND | ND | ND | ND | ND | 99.4 | ND